## Literaturwerte
Empirische Daten
Eingaben aus Literaturrecherche
Errechnete Werte, da in Literatur nicht angegeben
Entwurf nach | Einheit | Brewer 1990 | Boehm 2006 | Klewer 2002 | Klewer 2002 | Hansen 2000 | Luger 1996 | Luger 1996 | Thudt 1994
Anzahl der Tankwände | [-] | 1 | 1 | 2 | 2 | 2 | 2 | 2 | 1
Volumen LH2 | [m3] | 177 | - | 160 | 160 | 5 | 2.683616 | 2.683616 | 38
Gewicht LH2 | [kg] | 12531.6 | - | 11328 | 11328 | 354 | 190 | 190 | 2690.4
Material Tank | [-] | AL-2219 | - | EN-AW-5083 | EN-AW-5083 | AL | AL | AL | AlLi 1460
Maximaldruck | [bar] | 1.45 | 1.5 | 1.2 | 1.2 | - | 3.5 | 3.5 | -
Gewicht Tank | [kg] | 2225.675 | - | 4904 | 4904 | 102.24 | - | - | 506
Isolationstyp | [-] | Polyure- than- schaum | Polyure- than- schaum | MLVSI | Evakuierte Mikroku- geln | Superiso- lation | Superiso- lation | Mineral- faser | Mineral- faser
Vakuum-Isolation | [-] | Nicht-Vakuum | Nicht-Vakuum | Vakuum | Vakuum | Vakuum | Vakuum | Vakuum | Vakuum
Wärmeübergangskoeffizient | [W/(m2*K)] | - | - | - | - | - | 3.5 | 13 | 15
Wärmeleitfähigkeit | [mW/(m*K)] | 4 | - | 0.01 | 0.31 | 0.02 | - | - | -
Isolationsdicke | [mm] | 203.2 | - | 0.976 | 30.2 | 116 | - | - | 30
Isolationsvolumen | [m3] | 42.48865 | - | 0.3399623 | 10.51933 | 2.915398 | - | - | 1.758026
Isolationsdichte | [kg/m3] | 35.24 | - | 55 | 75 | - | - | - | -
Gewicht Isolation | [kg] | 1497.3 | - | 18.69793 | 788.9495 | 115.76 | - | - | 802
Gewicht Systeme (Pumpen, Rohre, Elektrik) | [kg] |  | - | 100 | 100 | 0 | 45 | 45 | 150
Gewicht Tank + Isolation | [kg] | 3722.975 | - | 4922.698 | 5692.949 | 218 | 308 | 278 | 1308
Gesamtgewicht Tank exkl. LH2 | [kg] | 3722.975 | - | 5022.698 | 5792.949 | 218 | 353 | 323 | 1831
Gesamtgewicht Tank inkl. LH2 | [kg] | 16254.57 | - | 16350.7 | 17120.95 | 572 | 543 | 513 | 4521.4
Außenlänge Tank | [m] | 12.99 | - | 17.992 | 17.992 | 8 | 5.333 | 5.333 | 5.256
Außenurchmesser Tank | [m] | 4.47 | - | 2.004 | 2.004 | 1 | 1.32 | 1.32 | 3.42
Außenoberfläche Tank | [m2] | 174.6998 | - | 348.3221 | 348.3221 | 25.13274 | 13.57168 | 13.57168 | 58.60086
Außenvolumen Tank | [m3] | 179.2449 | - | 162.5483 | 162.5483 | 6.021386 | 3.223274 | 3.223274 | 37.83124
Flächengewicht Struktur | [kg/m2] | 12.74 | 8.4 | 14.36602 | 14.36602 | 4.068 | - | - | 11.19438
Volumengewicht Struktur | [kg/m3] | 12.41695 | - | 30.7847 | 30.7847 | 16.97948 | - | - | 17.34017
Flächengewicht Isolation | [kg/m2] | 8.570704 | 5.4 | 0.05368 | 2.265 | 4.605944 | - | - | 13.68581
Volumengewicht Isolation | [kg/m3] | 8.353375 | - | 0.11503 | 4.853631 | 19.22481 | - | - | 13.68581
Flächengewicht Tank gesamt | [kg/m2] | 21.3107 | - | 14.4197 | 16.63102 | 8.673944 | 26.01004 | 23.79956 | 31.24528
Volumengewicht Tank gesamt | [kg/m3] | 20.77032 | - | 30.89973 | 35.63833 | 36.20429 | 109.516 | 100.2087 | 48.39915
Formfaktor | [-] | 1.136345 | - | 2.418291 | 2.418291 | 1.570211 | 1.286129 | 1.286129 | 1.075275
Oberfläche/Volumen Tank | [1/m] | 0.9746427 | - | 2.142883 | 2.142883 | 4.173913 | 4.210526 | 4.210526 | 1.549007
Gesamtgewicht Tank/Gewicht LH2 | [-] | 0.297087 | - | 0.4433879 | 0.5113833 | 0.6158192 | 1.857895 | 1.7 | 0.6805679
Oberfläche/ Volumen Tank m. Fairings Do 328
|  | Kappevorne | Mittelteilzylindrisch | KappeHinten | Summe
Außenlänge Bauteil [m] (h) |  | 1.155 | 2.6 | 1.578 | 5.333
Außendurchmesser vorne [m] |  | 0 | 1.32 | 1.32
Außendurchmesser hinten [m] |  | 1.32 | 1.32 | 0
Außenoberfläche [m2] |  | 3.309906 | 10.78195 | 3.546562 | 17.63841
Außenvolumen [m3] |  | 0.5795503 | 3.558042 | 0.7198193 | 4.857412
|  | berechn als Zylindermantel mit Korrekturfaktor A:1,2 V:1,1 |  | berechn als Zylindermantel
Oberfläche und Volumen Drucktank Do 328
|  | Kappevorne | Mittelteilzylindrisch | KappeHinten | Summe
Außenlänge Bauteil [m] (h) |  | 0.3 | 2.2 | 0.3 | 2.8
Außendurchmesser vorne [m] |  | 0 | 1.2 | 1.2
Außendurchmesser hinten [m] |  | 1.2 | 1.2 | 0
Außenoberfläche [m2] |  | 2.638938 | 8.293805 | 2.638938 | 13.57168
Außenvolumen [m3] |  | 0.3675663 | 2.488141 | 0.3675663 | 3.223274
|  | berechnet als Kugelkappe r=1,4m |  | berechnet als Kugelkappe r=1,4m
Oberfläche/ Volumen Drucktank Cryoplane groß
|  | Kappevorne | Mittelteilzylindrisch | KappeHinten | Summe
Außenlänge Bauteil [m] (h) |  | 0.59 | 9.353 | 0.59 | 10.533
Außendurchmesser vorne [m] |  | 0 | 3.42 | 3.42
Außendurchmesser hinten [m] |  | 3.42 | 3.42 | 0
Außenoberfläche [m2] |  | 9.897902 | 100.4909 | 9.897902 | 120.2867
Außenvolumen [m3] |  | 2.704809 | 85.91975 | 2.704809 | 91.32937
|  | berechnet als Kugelkappe r=2,67m |  | berechnet als Kugelkappe r=2,67m
Oberfläche/ Volumen Drucktank Cryoplane klein
|  | Kappevorne | Mittelteilzylindrisch | KappeHinten | Summe
Außenlänge Bauteil [m] (h) |  | 0.59 | 3.696 | 0.59 | 4.876
Außendurchmesser vorne [m] |  | 0 | 3.342 | 3.35
Außendurchmesser hinten [m] |  | 3.342 | 3.342 | 3.342
Außenoberfläche [m2] |  | 9.897902 | 38.80505 | 9.897902 | 58.60086
Außenvolumen [m3] |  | 2.704809 | 32.42162 | 2.704809 | 37.83124
|  | berechnet als Kugelkappe r=2,67m |  | berechnet als Kugelkappe r=2,67m
Oberfläche/ Volumen Drucktank Sa 636 5m3
|  | Kappevorne | Mittelteilzylindrisch | KappeHinten | Summe
Außenlänge Bauteil [m] (h) |  | 0.5 | 7 | 0.5 | 8
Außendurchmesser vorne [m] |  | 0 | 1 | 1
Außendurchmesser hinten [m] |  | 1 | 1 | 0
Außenoberfläche [m2] |  | 1.570796 | 21.99115 | 1.570796 | 25.13274
Außenvolumen [m3] |  | 0.2617994 | 5.497787 | 0.2617994 | 6.021386
|  | berechnet als Kugelkappe r=0,5m |  | berechnet als Kugelkappe r=0,5m
Oberfläche/ Volumen Drucktank Wasserstoffflugz groß Innentank
|  | Kappevorne | Mittelteilzylindrisch | KappeHinten | Summe
Außenlänge Bauteil [m] (h) |  | 0.57 | 15.864 | 0.57 | 17.004
Außendurchmesser vorne [m] |  | 0 | 2.004 | 2.004
Außendurchmesser hinten [m] |  | 2.004 | 2.004 | 0
Außenoberfläche [m2] |  | 5.694451 | 99.8758 | 5.694451 | 111.2647
Außenvolumen [m3] |  | 1.428985 | 50.03778 | 1.428985 | 52.89575
|  | berechnet als Kugelkappe r=1,59m |  | berechnet als Kugelkappe r=1,59m
Oberfläche/ Volumen Drucktank Wasserstoffflugz klein Innentank
|  | Kappevorne | Mittelteilzylindrisch | KappeHinten | Summe
Außenlänge Bauteil [m] (h) |  | 0.57 | 6.864 | 0.57 | 8.004
Außendurchmesser vorne [m] |  | 0 | 2.004 | 2.004
Außendurchmesser hinten [m] |  | 2.004 | 2.004 | 0
Außenoberfläche [m2] |  | 5.694451 | 43.21404 | 5.694451 | 54.60294
Außenvolumen [m3] |  | 1.428985 | 21.65023 | 1.428985 | 24.5082
|  | berechnet als Kugelkappe r=1,59m |  | berechnet als Kugelkappe r=1,59m
Oberfläche/ Volumen Drucktank Brewer 1990
|  | Kappevorne | Mittelteilzylindrisch | KappeHinten | Summe
Außenlänge Bauteil [m] (h) |  | 2.259 | 9.322 | 1.405 | 12.986
Außendurchmesser vorne [m] |  | 0 | 5.867 | 3.078
Außendurchmesser hinten [m] |  | 5.867 | 3.078 | 0
Außenoberfläche [m2] |  | 31.22617 | 132.4387 | 11.03484 | 174.6998
Außenvolumen [m3] |  | 23.19802 | 151.1993 | 4.84757 | 179.2449
|  | berechnet als Kugelkappe r=2,2m | Kegelstumpf | berechnet als Kugelkappe r=1,30m
Note on C15: Martin Oehlke: Figure 4-78 bei 20K
Note on C25: Martin Oehlke: Mittelwert, da konischer Tank
Note on E25: Martin Oehlke: Innentank
Note on F25: Martin Oehlke: Innentank
Note on G9: Martin Oehlke: Dichte: 2630Kg/m3 siehe Seite 23
Note on G16: Martin Oehlke: Isolation außen am Tank; Dimensionierend Standzeit am Boden 12h; siehe Sa 636 Seite 90
Note on H9: Martin Oehlke: Dichte: 2630Kg/m3 siehe Seite 23
Note on I9: Martin Oehlke: Dichte: 2630Kg/m3 siehe Seite 23
Note on J9: Martin Oehlke: Wandstärke 3,5mm
Note on J16: Martin Oehlke: Isolation außen am Tank zusätzlich 1mm PI-Folie, siehe Fig 5.3 Cryoplane und Ch 5 Page 7
Note on J19: Martin Oehlke: inklusive PI-Folie 50Kg